## Sheet1
采购项目技术参数和其他要求
阳光卷帘
产品名称 | 参数规格 | 参考图片
阳光卷帘 | ▲1、纤维含量:100%聚酯纤维; ▲2、遮光率:100%; ▲3、单位面积质量:≥600g/㎡±5%; 4、厚度:≥0.6mm±5%; ▲5、密度:经向≥170 根/10cm,纬向≥170 根/10cm; ▲6、阻燃防火等级:阻燃B1级(GB 8624-2012); 7、耐光色牢度:≥5级; 8、断裂强力:经向≥1200N,纬向≥1200N; 9、撕破强度:经向≥50N,纬向≥50N; ▲10、甲醛含量≤20mg/kg; ▲11、可萃取重金属含量:(砷、镉、钴、铬、铜、镍、铅、汞、 六价铬等有害重金属）未检出或小于限值） 投标时提供具有CMA或CNAS资质的第三方检测机构出具的质量 检测报告作为评标依据，且可以扫二维码查验真伪，未提供或提供 的检测报告上无法体现相关技术指标的，视为负偏离。）
卷管 | 1、抗拉伸强度≥240RM/MPa,规定非比例延伸强度≥220Rp0.2/MPa, 断后延伸率≤13.5%; 2、圆形铝合金挤压管材,管径55mm以上,壁厚≥1.8mm,表面氧 化处理永不生锈,抗弯能力强,保证4M范围内不产生弯曲变形。
包边下杆 | 1、铝材表面氧化处理,外形尺寸约30mm*9mm,铝材截面厚度≥3.0mm,充分保证卷帘成品垂直挺刮度。 2、面料包裹式高频焊接技术焊接下杆,保证永不脱落,外表美观。 (不露低杆,面料包边)底杆内部可增加配置重量,材质:6063-T5 优质铝合金，无任何金属含量超标，面料包裹式高温焊接，保证永不脱落，外表美观。
制头 | 、制头:采用耐用加固聚合物(PBT)材质+30%PC +2.0mm厚镀锌 钢板制成，它防锈，耐磨、耐腐蚀，经久耐用，并设有变速和抱闸 装置，采用行星状排布齿轮系统进行中间传动，确保卷帘拉动轻便， 手感顺滑,并能停止在任何位置,可承载20kg以上的重量,保证窗帘收放自如;传动比例2:1,比同类产品省力50%,配55 直径6根加强筋卷管。 2、使用强度:疲劳测试≥20000次无异常。 3、拉珠:采用循环拉珠配套(不准许采用拉珠扣限位,采用尾端螺纹固定限位，可安装后无极调整上下限位），拉珠表面珠光喷涂。
工艺 | 1、在卷布全面展开,面料下垂长度须与窗台板平齐;此时卷管上卷布要留有3圈; 2、面料切割采用超声波切割工艺,保证不起毛边。 3、下杆采用面料包边焊接工艺。
遮光窗帘
产品名称 | 参数规格 | 参考图片
遮光窗帘 | ▲1、纤维含量:100%聚酯纤维; ▲2、单位面积质量:≥320g/m²; 3、厚度:≥0.60mm; ▲4、甲醛含量:<20mg/kg; 5、pH值:4.0-8.5; 6、异味:无; 7、可分解致癌芳香胺染料:未检出; ▲8、可萃取重金属含量:(砷、镉、钴、铬、铜、镍、铅、汞、六 价铬等有害重金属）未检出或小于限值； 9、水洗尺寸变化率/%:经向+3.0~-3.0,纬向+3.0~-3.0; 10、含氯苯酚:≤0.05mg/kg; 11、致敏性分散染料:≤5mg/kg; ▲12、致癌染料:未检出; 13、耐水色牢度:变色≥3级沾色≥3级; 14、接缝滑移:径向≤3mm纬向≤3mm; 15、起球性:≥4级; ▲16、耐磨性:≥30000次; 17、抑菌率:金黄色葡萄球菌≥70%,大肠杆菌≥70%,白色念球 菌≥60%; 18、燃烧性能符合GB8624-2012 B1级要求; 投标时提供具有CMA或CNAS资质的第三方检测机构出具的质量检测报告作为评标依据。
铝合金轨道 | 1、超强度6063-T5 浇注型材。表面烤漆处理,烤漆经过盐雾试验 测试,保护等级达到10级。表面清洁,无皱纹、鼓泡、裂纹等可 视性缺陷。封口采用合金材质，美观耐用。滑轮采用四轮运行结构 让整体运行更平稳，顺滑，静音；2、宽度:≥27mm；3、高度:≥23mm；4、壁厚:≥1.8mm；5、抗拉强度(Rm Mpa):≥240；6、规定非比例延伸强度(Rp02 Mpa):≥215；7、断后伸长率:≥14%；8、韦氏硬度: ≥15mm
布帘
产品名称 | 参数规格 | 参考图片
布帘 | ▲1、纤维含量:100%聚酯纤维; ▲2、单位面积质量:≥370g/m²; 3、厚度:≥0.8mm; ▲4、甲醛含量:<20mg/kg; 5、pH值:4.0-8.5; 6、异味:无; 7、可分解致癌芳香胺染料:未检出; ▲8、可萃取重金属含量:(砷、镉、钴、铬、铜、镍、铅、汞、六 价铬等有害重金属）未检出或小于限值； 9、水洗尺寸变化率/%:经向+3.0~-3.0,纬向+3.0~-3.0; 10、含氯苯酚:≤0.05mg/kg; 11、致敏性分散染料:≤5mg/kg; ▲12、致癌染料:未检出; 13、耐水色牢度:变色≥3级沾色≥3级; 14、接缝滑移:径向≤3mm纬向≤3mm; 15、起球性:≥4级; ▲16、耐磨性:≥30000次; 17、抑菌率:金黄色葡萄球菌≥70%,大肠杆菌≥70%,白色念球 菌≥60%; ▲18、燃烧性能符合GB8624-2012 B1级要求; 投标时提供具有CMA或CNAS资质的第三方检测机构出具的质量检测报告作为评标依据。
铝合金轨道 | 1、超强度6063-T5 浇注型材。表面烤漆处理,烤漆经过盐雾试验 测试,保护等级达到10级。表面清洁,无皱纹、鼓泡、裂纹等可 视性缺陷。封口采用合金材质，美观耐用。滑轮采用四轮运行结构 让整体运行更平稳，顺滑，静音；2、宽度:≥27mm；3、高度:≥23mm；4、壁厚:≥1.8mm；5、抗拉强度(Rm Mpa):≥240；6、规定非比例延伸强度(Rp02 Mpa):≥215 7、断后伸长率:≥14%；8、韦氏硬度: ≥15mm
隔帘
产品名称 | 参数规格 | 参考图片
隔帘 | ▲1、纤维含量:100%聚酯纤维; ▲2、单位面积质量:≥370g/m²; 3、厚度:≥0.8mm; ▲4、甲醛含量:<20mg/kg; 5、pH值:4.0-8.5; 6、异味:无; 7、可分解致癌芳香胺染料:未检出; ▲8、可萃取重金属含量:(砷、镉、钴、铬、铜、镍、铅、汞、六 价铬等有害重金属）未检出或小于限值； 9、水洗尺寸变化率/%:经向+3.0~-3.0,纬向+3.0~-3.0; 10、含氯苯酚:≤0.05mg/kg; 11、致敏性分散染料:≤5mg/kg; ▲12、致癌染料:未检出; 13、耐水色牢度:变色≥3级沾色≥3级; 14、接缝滑移:径向≤3mm纬向≤3mm; 15、起球性:≥4级; ▲16、耐磨性:≥30000次; 17、抑菌率:金黄色葡萄球菌≥70%,大肠杆菌≥70%,白色念球 菌≥60%; ▲18、燃烧性能符合GB8624-2012 B1级要求; 投标时提供具有CMA或CNAS资质的第三方检测机构出具的质量 检测报告作为评标依据。
铝合金轨道 | 1、超强度6063-T5 浇注型材。表面烤漆处理,烤漆经过盐雾试验 测试,保护等级达到10级。表面清洁,无皱纹、鼓泡、裂纹等可 视性缺陷。封口采用合金材质，美观耐用。滑轮采用四轮运行结构 让整体运行更平稳，顺滑，静音；2、宽度:≥27mm；3、高度:≥23mm；4、壁厚:≥1.8mm；5、抗拉强度(Rm Mpa):≥240；6、规定非比例延伸强度(Rp02 Mpa):≥215；7、断后伸长率:≥14%；8、韦氏硬度: ≥15mm
服务要求： 1．质保：质保壹年； 2、在达州市市区需有固定服务网点； 3、现有全院卷帘、窗帘、隔帘维修计费，拆装换新拆装不计费； 4、报修：接到报修电话后，30分钟内做出明确响应和安排，如需现场服务，具有解决故障能力的工人师傅应在2小时内到达现场，及时修复。如需更换配件，必须在一周内更换完成； 5、新装：接到新装电话后，30分钟内做出明确响应和安排，在一周内完成任务。